## List1
Příloha č. 2 k Zadávacím podmínkám
Technické parametry podlahové krytiny
TECHNICKÉ ÚDAJE | PŘÍSLUŠNÁ NORMA | POŽADOVANÁ HODNOTA
Celková tloušťka | EN 428 | min. 2 mm
Nášlapná vrstva | EN 429 | min. 0,7 mm
Zátěžová třída | EN 685 | 34 - 43
Šíře role | EN 426 | 200 cm
Odolnost proti zatížení | EN 433 | 0,04 mm
Tvarová stálost | EN 434 | menší než 10%
Hořlavost | EN 13501-1 | B1 / M3
Protiskluznost | DIN 51130 | R9
Třída otěru | EN 649 | √
Stálobarevnost | ISO 105 B02 | větší než 6
Odolnost proti chemikáliím | EN 423 | OK
Elektrostatika | EN 1815 | menší než 2 Kv
Atest na kolečkové židle | vyhovující
Sokl | 30/30 mm v designu podlahové krytiny
Povrchová úprava | PUR tvrzená povrchová úprava na bázi polyuretanu
Počet barev | min. 10
Záruka | min. 10 let