## List1
Příloha č.5 - Technické parametry podlahové krytiny | č. 2 | smlouvy o dílo
Technická specifikace
TECHNICKÉ ÚDAJE |  |  | PŘÍSLUŠNÁ NORMA | POŽADOVANÁ HODNOTA
Celková tloušťka |  |  | EN 428 | min. 2 mm
Nášlapná vrstva |  |  | EN 429 | min. 0,7 mm
Zátěžová třída |  |  | EN 685 | 34 - 43
Šíře role |  |  | EN 426 | 200 cm
Odolnost proti zatížení |  |  | EN 433 | 0,04 mm
Tvarová stálost |  |  | EN 434 | menší než 10%
Hořlavost |  |  | EN 13501-1 | B1 / M3
Protiskluznost |  |  | DIN 51130 | R9
Třída otěru |  |  | EN 649 | √
Stálobarevnost |  |  | ISO 105 B02 | větší než 6
Odolnost proti chemikáliím |  |  | EN 423 | OK
Elektrostatika |  |  | EN 1815 | menší než 2 Kv
Atest na kolečkové židle |  |  | vyhovující
Sokl |  |  | 30/30 mm v designu podlahové krytiny
Povrchová úprava |  |  | PUR tvrzená povrchová úprava na bázi polyuretanu
Počet barev |  |  | min. 10
Záruka |  |  | min. 10 let